## Feuille1
L'étain
Famille : | Métaux non ferreux.
Composition : | Extrait de minerais.
Aspect : | Argenté. Brillant.
Propriétés : | Excellente conductivité électrique et thermique. Métal lourd. Particulièrement malléable. Résistance à la corrosion à froid en milieux humides. Parfait pour les alliages.
Points faibles : | Ne résiste pas aux attaques acides. Tendance à ternir. Le contact avec l'oxyde d'étain peut entraîner des irritations.
Oxydation : | Oxyde d'étain (revêtement protecteur contre la corrosion).
Déclinaisons : | Alliages.
Domaines d'application du bricolage : | Matière première pour réaliser des soudures. Sert à étamer (recouvrir d'une couche d'étain pour assurer la conductivité électrique). Très esthétique, il aussi beaucoup utilisé en décoration.
Mise en oeuvre : | Etamage et soudures.
Entretien : | Facile. Se polit une à deux fois par an, pour retrouver son brillant.
Le cuivre
Famille : | Métaux non ferreux.
Composition : | Extrait de minerais.
Aspect : | Couleur rougeâtre.
Propriétés : | Bactéricide et fongicide naturel. Métal lourd. Excellente conductivité électrique et thermique. Résistance à la corrosion. Particulièrement malléable. Parfait pour les alliages.
Points faibles : | Difficilement usinable à l'état pur. Tendance à ternir. Possibilité de développer de petites irritations à son contact.
Oxydation : | Oxyde de cuivre (revêtement protecteur contre la corrosion). Teinte tirant sur le vert.
Déclinaisons : | Alliages de cuivre et cuivres alliés (non purs, contiennent des additifs). A base d'argent, de chrome, de nickel, de zinc... Ses alliages les plus connus sont le bronze, le laiton, le zamak.
Domaines d'application du bricolage : | En électricité. En plomberie. Pour les conduites de gouttières. Très esthétique, il aussi beaucoup utilisé en décoration.
Mise en oeuvre : | Facile. Brasage. Cintrage. Sciage. Soudure.
Entretien : | Se polit. Pour éviter qu'il ne ternisse, utilisez un revêtement protecteur transparent.
Voir aussi : | Métal Noble - Résistance à la corrosion
L'acier inoxydable
Famille : | Appartient à la famille des aciers.
Composition : | Alliage d'acier (de fer et de carbone) à base de chrome et de nickel.
Aspect : | Métallique brillant ou mat.
Propriétés : | Résistance mécanique importante. Conductivité thermique médiocre. Résistance à la corrosion à froid en milieu humide (induite par la fine couche d'oxyde de chrome). Recyclable.
Points faibles : | Sujet à d'autres types de corrosion qui peuvent être provoquées à haute température ou par une agression chimiques en milieux acides ou chlorés. Corrosion intergranulaire, par piqûres, sous tension.
Oxydation : | Oxyde de chrome (revêtement protecteur contre la corrosion)
Déclinaisons : | Aciers austénitiques. Aciers austéno-ferrititiques Aciers ferritiques. Aciers martensitiques.
Domaines d'application du bricolage : | Outillage, barres, tubes, tôles...
Mise en oeuvre : | Brasage. Soudure.
Entretien : | Nettoyage doux sans abrasions.
L'aluminium
Famille : | Métaux non ferreux.
Composition : | Extrait de minerais dont le plus utilisé est la bauxite (roche contenant 45 à 60% d'alumine).
Aspect : | Argenté.
Propriétés : | Faible densité. Léger. Particulièrement malléable. Parfait pour les alliages. Bon conductivité électrique et thermique. Résistance à la corrosion. Résistance mécanique faible. Recyclable.
Points faibles : | Il existe des allergies à l'aluminium.
Oxydation : | Oxyde d'aluminium, appelée alumine (revêtement protecteur contre la corrosion et isolant).
Déclinaisons : | Alliages d'aluminium. A base de cuivre, de magnésium, de zinc...
Domaines d'application du bricolage : | De l'outillage aux pièces et armatures de construction.
Mise en oeuvre : | Facile. Peut être limé ou scié (l'oxydation pour former une nouvelle couche protectrice est très rapide).
Entretien : | Facile.
L'acier galvanisé
Famille : | Appartient à la famille des aciers.
Composition : | Alliage d'acier (de fer et de carbone) recouvert d'une couche protectrice de zinc.
Aspect : | Métallique brillant ou mat.
Propriétés : | Résistance à la corrosion en milieu humide. Résistance mécanique à l'abrasion. Conductivité thermique assez faible par rapport aux autres métaux.
Points faibles : | Son emplacement à proximité d'un acier non galvanisé peut entraîner la réduction voir la disparition de sa couche de zinc protectrice.
Oxydation : | Oxyde de zinc (revêtement protecteur contre la corrosion) réalisée par électrolyse ou par trempage à chaud.
Domaines d'application du bricolage : | Pièces et structures de construction. Couvertures. Conduites de cheminées, de gouttières, et de plomberie. Outillage.
Mise en oeuvre : | Brasage. Pliage. Soudure.
Entretien : | Facile.
L'acier
Famille : | Métaux ferreux.
Composition : | Alliage de fer et de carbone. L'enrichissement en carbone reste inférieur à 2%.
Aspect : | Métallique. Couleur gris, gris bleu.
Propriétés : | Résistance mécanique importante, qui fluctue en fonction du dosage en carbone. Conductivité thermique assez faible par rapport aux autres métaux. Recyclable.
Points faibles : | Sujet à la corrosion.
Oxydation : | Rouille.
Déclinaisons : | Aciers alliés et non-alliés. Aciers inoxydables. Aciers doux, durs, extra durs.
Domaines d'application du bricolage : | De l'outillage aux pièces de construction des armatures, cloisons, couvertures, murs...
Mise en oeuvre : | Plus ou moins facile à travailler selon son degré de dureté (Traitement thermique, type de trempe).
Entretien : | Application d'un revêtement ou d'un traitement anti-rouille.
Voir aussi : | Les différents types d'aciers
La fonte
Famille : | Métaux ferreux. Métaux lourds.
Composition : | Alliage de fer et de carbone. La proportion de carbone est supérieure à 2%.
Aspect : | Métallique. Couleur blanc ou gris.
Propriétés : | Résistance mécanique faible en traction et flexion mais très bonne en compression. Conductivité thermique assez faible par rapport aux autres métaux, s'il n'est pas allié. Recyclable. Les fontes sont utilisées en fonderie pour leur facilité à être moulées.
Points faibles : | Faible dureté. Sujet à la corrosion même si la fonte résiste mieux que l'acier.
Oxydation : | Rouille.
Déclinaisons : | Fontes alliées et non-alliées. La fonte d'aluminium qui est dite très bonne conductrice thermique. Alors que l'aluminium n'augmente que très légèrement cette propriété de la fonte.
Domaines d'application du bricolage : | Plaque et inserts de cheminées. Radiateurs. Grille et regard d'égouts. Conduites et tuyaux.
Mise en oeuvre : | Moulage, soudure. Possibilité de percer avec un forêt adapté.
Entretien : | Application d'un revêtement ou d'un traitement anti-rouille.
L'argent
Famille : | Métaux non ferreux. Métaux précieux
Composition : | Extrait des minerais.
Aspect : | Blanc Gris brillant.
Propriétés : | Malléable à température ambiante, il est rarement utilisé seul. De l'argent massif est en fait un alliage avec une petite proportion de cuivre (5 à 7%). Excellente conductivité électrique et thermique. Sensible aux sulfures présent dans l'air. L'argent se recycle très bien puisque la production d'argent recyclé représente 25% de la production totale.
Points faibles : | Tendance à ternir.
Oxydation : | Oxyde d'argent qui ternit et protège la surface du métal.
Déclinaisons : | Le vermeil : argent massif recouvert par une fine épaisseur d'or déposé par électrolyse. Le métal argenté : argent déposé par électrolyse sur un métal non ferreux (cuivre, zinc...). Alliage Argent et Nickel utilisés pour les contacts mobiles des interrupteurs et disjoncteurs.
Domaines d'application du bricolage : | Electricité : connections des interrupteurs, disjoncteurs. Fabrication des miroirs. Décoration : paillettes rajoutées à des vernis pour faire scintiller des objets décoratifs
Mise en oeuvre : | Cintrage. Soudure.
Entretien : | Facile.
Le bronze
Famille : | Métaux non ferreux.
Composition : | Alliage de cuivre et d'étain, contenant 60% de cuivre.
Aspect : | Brillant.
Propriétés : | Bonne conductivité électrique et thermique (mais inférieure au cuivre seul). Bonne résistance mécanique. Résistance à la corrosion. Malléable.
Points faibles : | Une trop grande proportion d'étain dans cet alliage nuit à sa conductivité et à sa solidité.
Oxydation : | Oxyde de cuivre (revêtement protecteur contre la corrosion). Teinte tirant sur le vert.
Déclinaisons : | Bronzes binaires (composés uniquement de cuivre et d'étain). Bronzes avec additions (de composants).
Domaines d'application du bricolage : | Peu utilisé en bricolage, le bronze est avant tout travaillé par les fonderies. Est aussi très apprécié en décoration.
Mise en oeuvre : | Brasage. Cintrage. Ciselage. Sciage. Soudure.
Entretien : | Se polit. Pour éviter qu'il ne se ternisse, utilisez un revêtement protecteur transparent.
Le fer blanc
Famille : | Métaux ferreux.
Composition : | Acier doux dont la proportion de carbone est inférieure à 0,08% et qui est recouvert d'une couche d'étain.
Aspect : | Blanc brillant.
Propriétés : | Cet alliage « sandwich » d'acier et d'étain présente une bonne dureté et garanti une grande résistance à la corrosion. Conductivité électrique et thermique moyenne. C’est un alliage non toxique, c'est pourquoi il est utilisé massivement dans le conditionnement alimentaire
Points faibles : | Résistance à la compression faible.
Oxydation : | Ne s'oxyde pas à l'air ambiant.
Domaines d'application du bricolage : | Fil de fer.
Mise en oeuvre : | Cintrage. Soudure. Découpage
Entretien : | Facile car ne s'oxyde pas.
Le fer
Famille : | Métaux. Métaux de transition (situés entre les métaux et les non-métaux d’un point de vue des caractéristiques chimiques et du tableau de classification périodique des éléments de Mendeleïev ; de même que le cuivre, le zinc...).
Composition : | Extrait de minerais en particulier l'hématite.
Aspect : | Gris métallique.
Propriétés : | Excellente conductivité électrique et thermique. Ferromagnétique (capacité à s'aimanter). Malléable. Métal lourd. Parfait pour les alliages.
Points faibles : | Extrêmement sujet à la corrosion en milieux humides.
Oxydation : | Oxyde de fer (mieux connu sous le nom de rouille).
Déclinaisons : | Alliages, les plus connus sont l'acier et la fonte. Fer-blanc. Fer forgé.
Domaines d'application du bricolage : | Peu utilisé à l'état brut (trop corrosif).
Entretien : | Prévention ou traitement de la corrosion par produit anti-rouille.
Le laiton
Famille : | Alliage de métaux non ferreux.
Composition : | Cuivre allié avec du zinc dans des proportions allant de 5 à 45 %.
Aspect : | Couleur allant du rose au jaune.
Propriétés : | Très bonne résistance à la corrosion. Le laiton est un alliage relativement malléable qui peut être travaillé à chaud comme à froid. Sa résistance à la corrosion ainsi que sa ductilité lui donne un aspect de surface agréable.
Points faibles : | Fragile.
Oxydation : | Pas ou peu d'oxydation, couche protectrice.
Déclinaisons : | Alliage de laiton avec du plomb pour faciliter l'usinage. Alliage de laiton et d'aluminium pour augmenter la tenue du métal lors d'un travail à chaud.
Domaines d'application du bricolage : | Robinetterie et tuyauterie Eléments décoratifs comme des charnières, des poignées de portes, des serrures, des tringles...
Mise en oeuvre : | Cintrage.
Entretien : | Facile. Se polit une à deux fois par an, pour retrouver son brillant.
Le nickel
Famille : | Métaux non ferreux.
Composition : | Extrait de minerais de niccolite.
Aspect : | Argenté. Brillant.
Propriétés : | Très bonne résistance à l'oxydation et une excellente inertie face la corrosion. Le nickel est un métal malléable et ductile. Il ne propose donc pas de bonnes caractéristiques mécaniques, ce qui fait qu'il est souvent allié à des métaux plus résistants.
Points faibles : | Une exposition répétée au nickel maximise les risques de cancers du poumon.
Oxydation : | Pas ou peu d'oxydation.
Déclinaisons : | Alliage de nickel et de chrome pour la coutellerie. Alliage de nickel, de cuivre et de zinc, plus couramment appelé argentan pour les objets décoratifs.
Domaines d'application du bricolage : | Essentiellement dans la décoration : tubes, tringles et autres objets décoratifs
Mise en oeuvre : | Cintrage.
Entretien : | Facile.
Le plomb
Famille : | Métaux non ferreux.
Composition : | Extrait des minerais de galène.
Aspect : | Blanc-gris terne.
Propriétés : | Le plomb est un métal lourd, malléable et souple à température ambiante. Son point de fusion est très bas (327° C). Faible conductivité électrique et thermique. L'emploi du plomb dans la maison s'est réduit de manière importante à cause de sa toxicité lorsqu'il est ingéré par un organisme vivant. Le plomb étant un métal lourd, il bloque efficacement les radiations.
Points faibles : | Dangereux pour la santé. Polluant pour l'environnement en trop forte concentration.
Oxydation : | Oxyde de plomb. Même s'il ternit facilement, le plomb propose une bonne stabilité face à l'oxygène et à l'eau..
Déclinaisons : | Alliage Plomb et Etain utilisé comme brasure. Alliage Plomb-Bismuth-Etain utilisé pour de la brasure à froid grâce au point de fusion particulièrement bas puisqu'il fond dans l'eau bouillante.
Domaines d'application du bricolage : | Soudure. Le vitrage.
Mise en oeuvre : | Cintrage. Soudure.
Le titane
Famille : | Métaux non ferreux.
Composition : | Extrait des minerais de rutile et d'ilménite.
Aspect : | Gris brillant.
Propriétés : | Le titane est un métal léger, sa masse volumique est près de 2 fois inférieure à celle du fer. Cette relative légèreté n'empêche pas le titane d'avoir de très bonnes caractéristiques mécaniques car il est très résistant aux contraintes et présente une grande dureté. Faible conductivité électrique et thermique. Résistant à l'oxydation.
Points faibles : | Même si son prix a fortement baissé depuis un vingtaine d'années, le titane reste un métal relativement cher.
Oxydation : | Le dioxyde Titane protège la surface du métal.
Déclinaisons : | Alliage Titane Nickel : alliage à mémoire de forme. Le métal argenté : argent déposé par électrolyse sur un métal non ferreux (cuivre, zinc...). Alliage Argent et Nickel utilisé pour les contacts mobiles des interrupteurs et disjoncteurs.
Domaines d'application du bricolage : | En tant que métal ou alliage, le titane est peu utilisé dans le bricolage. Seul son oxyde est employé comme pigment dans de nombreuses peintures car il augmente le pouvoir couvrant et la résistance aux infrarouges.
Entretien : | Facile car s'oxyde peu.
Le zamak
Famille : | Métaux non ferreux.
Composition : | Alliage de zinc, d'aluminium et de magnésium. Avec 95% de zinc et auquel peut s'ajouter une petite proportion de cuivre.
Aspect : | Gris.
Propriétés : | Bonne conductivité électrique et thermique. Particulièrement malléable, il est façonné par moulage. Résistance à la corrosion.
Points faibles : | Tendance à ternir.
Oxydation : | Oxyde de zinc (revêtement protecteur contre la corrosion).
Domaines d'application du bricolage : | Pièces d'ameublement et de serrurerie.
Mise en oeuvre : | La mise en oeuvre du zamak est complexe, c'est un métal surtout utilisé en fonderie. Ciselage et ébavurage (élimination des bavures de fabrication dues au moule) principalement.
Entretien : | Facile. Se polit.
Le zinc
Famille : | Métaux non ferreux.
Composition : | Extrait des minerais dont le principal est le blende (contient du sulfure de zinc).
Aspect : | Couleur grise.
Propriétés : | Malléable à haute température. Métal lourd. Parfait pour les alliages. Excellente conductivité électrique et thermique. Résistance à la corrosion. Recyclable.
Points faibles : | Tendance à ternir.
Oxydation : | Oxyde de zinc (revêtement protecteur contre la corrosion).
Déclinaisons : | Alliages de zinc, le plus connu est le laiton ; ses autres alliages sont surtout utilisés par les fonderies. Métaux galvanisés (recouverts d'une couche de zinc protectrice).
Domaines d'application du bricolage : | Construction. Couvertures. Conduites de gouttières et tuyaux de plomberie. Très esthétique, il est aussi beaucoup utilisé en décoration.
Mise en oeuvre : | Cintrage. Soudure.
Entretien : | Facile.